## Sheet1
序号 | 名称sample_id | 是否含动态键 | 含DA和不含(DA_strategy) | 合成温度(poly_tem) | 交联/线性(cross_class) | 组分名称component_name | 组分摩尔质量M_i（g/mol） | 组分角色group_type（Isocyanate Hydroxyl Amine | DA位置（DA_class） | 组分摩尔用量（n_i） | 拉伸测试条件(strain_rate mm/min) | 自愈合温度（healing_temperature ℃) | 自愈合时间（healing time h） | 输出：原拉伸强度MPa（tensile_strength） | 输出：初始拉伸率%(elongation) | 输出：自愈合率%（healing_eff） |  | B类官能团总摩尔数 | B的总摩尔数 | 平均官能度g_avg | 化学计量比 r | 反应程度 p | 体系密度 rho
|  | 不含：0 | 不含：0 |  | 线性：0 | KA/KC |  | furan_diol（呋喃在主链上 | 主链：0
|  | 含：1 | 含：1 |  | 交联：1 | KA/KC |  | furan_crosslinker 呋喃交联剂 | 侧链：1
[6 empty] | BMI/ |  | chain_extender 扩链剂
[6 empty] | BMI/ |  | maleimide_crosslinker 马来交联剂
[6 empty] | MDI\IPDI\CDI\ |  | diisocyanate 异氰酸酯
[6 empty] | PCL\PTMG\PPG\ |  | polyol 软段
？？
1 | DAG-PU-1 | 1 | 0 | 60 | 1 | PTMG-1000 | 1000 | polyol 软段 |  | 4 |  | 100 | 24h | 19.5 | 1039.7 | 90
[6 empty] | IPDI | 222.28 | diisocyanate 异氰酸酯 |  | 8
[6 empty] | DAG | 118.09 | chain_extender扩链剂 |  | 2
2 | DAG-PU-2 | 1 | 0 | 60 | 1 | PTMG-1000 | 1000 | polyol 软段 |  | 4 |  | 100 | 24h | 28.6 | 717.3 | 90
[6 empty] | IPDI | 222.28 | diisocyanate 异氰酸酯 |  | 9
[6 empty] | DAG | 118.09 | chain_extender扩链剂 |  | 2.5
3 | DAG-PU-3 | 1 | 0 | 80 | 1 | PTMG-1000 | 1000 | polyol 软段 |  | 4 |  | 100 | 24h | 45 | 567.3 | 91
[6 empty] | IPDI | 222.28 | diisocyanate 异氰酸酯 |  | 10
[6 empty] | DAG | 118.09 | chain_extender扩链剂 |  | 3
4 | BQDU-CPU | 1 | 0 | 80 | 1 | PTMG-1000 | 1000 | polyol 软段 |  | 4 |  | 130 | 48h | 22.9 | 1033.1 | 43.5
[6 empty] | IPDI | 222.28 | diisocyanate 异氰酸酯 |  | 10.64
[6 empty] | BQDO | 138.12 | chain_extender扩链剂 |  | 4
[6 empty] | TMP | 134.17 | crosslinker交联剂 |  | 1.76
5 | 5%Cu-BQDU-CPU | 1 | 0 | 60 | 1 | PTMG-1000 | 1000 | polyol 软段 |  | 4 |  | 130 | 48h | 40.6 | 1584.6 | 83.9
[6 empty] | IPDI | 222.28 | diisocyanate 异氰酸酯 |  | 10.64
[6 empty] | BQDO | 138.12 | chain_extender扩链剂 |  | 4
[6 empty] | TMP | 134.17 | crosslinker交联剂 |  | 1.76
[6 empty] | CuCl2 | 134.45 | modifying fillers |  | 2
6 | DAG-LPU-3 | 1 | 0 | 60 | 1 | PTMG-1000 | 1000 | polyol 软段 |  | 1.5 |  | 75 | 24h | 15.7 | 738.7 | 89
[6 empty] | IPDI | 222.28 | diisocyanate 异氰酸酯 |  | 2
[6 empty] | DAG | 118.09 | chain_extender扩链剂 |  | 0.5
7 | DAG-LPU-2 | 1 | 1 | 60 | 1 | PTMG-1000 | 1000 | polyol 软段 |  | 1.25 |  | 75 | 24h | 26.3 | 701.5 | 99
[6 empty] | IPDI | 222.28 | diisocyanate 异氰酸酯 |  | 2
[6 empty] | DAG | 118.09 | chain_extender扩链剂 |  | 0.75
8 | DAG-LPU-1 | 1 | 1 | 60 | 1 | PTMG-1000 | 1000 | polyol 软段 |  | 1 |  | 75 | 24h | 40.3 | 531.9 | 87
[6 empty] | IPDI | 222.28 | diisocyanate 异氰酸酯 |  | 2
[6 empty] | DAG | 118.09 | chain_extender扩链剂 |  | 1
9 | SPU1 | 1 | 1 | 60 | 1 | PTMG | 1000 | polyol 软段 | 1 | 1 |  | 60 | 6h | 24.3 | 1109.3 | 87.6
[6 empty] | 呋喃二甲醇 | 128.13 | furan_diol（呋喃在主链上 |  | 1
[6 empty] | 4，4’羟基苯基二硫醚 | 218.27 | chain_extender扩链剂 |  | 1
[6 empty] | IPDI | 222.28 | diisocyanate 异氰酸酯 |  | 3
[6 empty] | BMI | 358.35 | maleimide_crosslinker 马来交联剂 |  | 0.1
10 | SPU2 | 1 | 1 | 60 | 1 | PTMG | 1000 | polyol 软段 | 1 | 1 |  | 60 | 6h | 28.1 | 812.8
[6 empty] | 呋喃二甲醇 | 128.13 | furan_diol（呋喃在主链上 |  | 1
[6 empty] | 4，4’羟基苯基二硫醚 | 218.27 | chain_extender扩链剂 |  | 1
[6 empty] | IPDI | 222.28 | diisocyanate 异氰酸酯 |  | 3
[6 empty] | BMI | 358.35 | maleimide_crosslinker 马来交联剂 |  | 0.2
11 | SPU3 | 1 | 1 | 60 | 1 | PTMG | 1000 | polyol 软段 | 1 | 1 |  | 60 | 6h | 34.1 | 631%
[6 empty] | 呋喃二甲醇 | 128.13 | furan_diol（呋喃在主链上 |  | 1
[6 empty] | 4，4’羟基苯基二硫醚 | 218.27 | chain_extender扩链剂 |  | 1
[6 empty] | IPDI | 222.28 | diisocyanate 异氰酸酯 |  | 3
[6 empty] | BMI | 358.35 | maleimide_crosslinker 马来交联剂 |  | 0.3
12 | SPU4 |  |  |  |  | PTMG | 1000 | polyol 软段 | 1 | 1 |  | 60 | 6h | 38.1 | 628.7
|  | 1 | 1 | 60 | 1 | 呋喃二甲醇 | 128.13 | furan_diol（呋喃在主链上 |  | 1
[6 empty] | 4，4’羟基苯基二硫醚 | 218.27 | chain_extender扩链剂 |  | 1
[6 empty] | IPDI | 222.28 | diisocyanate 异氰酸酯 |  | 3
[6 empty] | BMI | 358.35 | maleimide_crosslinker 马来交联剂 |  | 0.4
13 | SPU5 | 1 | 1 | 100 | 1 | PTMG | 1000 | polyol 软段 | 1 | 1 |  | 60 | 6h | 39.2 | 560.1
[6 empty] | 呋喃二甲醇 | 128.13 | furan_diol（呋喃在主链上 |  | 1
[6 empty] | 4，4’羟基苯基二硫醚 | 218.27 | chain_extender扩链剂 |  | 1
[6 empty] | IPDI | 222.28 | diisocyanate 异氰酸酯 |  | 3
[6 empty] | BMI | 358.35 | maleimide_crosslinker 马来交联剂 |  | 0.5
14 | DA-DPU-PCL2000 | 1 | 1 | 100 | 1 | PCL-2000 | 2000 | polyol 软段 | 1 | 1 |  | 室温 | 2min | 15MPa | 1000
[6 empty] | IPDI | 222.28 | diisocyanate 异氰酸酯 |  | 3
[6 empty] | DMG | 116.12 | chain_extender扩链剂 |  | 1
[6 empty] | 2,5呋喃二甲醇 | 128.13 | furan_diol(主链) |  | 1
[6 empty] | BMI | 358.35 | maleimide_crosslinker 马来交联剂 |  | 呋喃：BMI=1:0.2
15 | TCPUA-O | 1 | 1 | 100 | 1 | PBA-1000 | 1000 | polyol 软段 | 0 | 1 |  |  |  | 19 | 664.36
[6 empty] | BMI | 358.35 | maleimide_crosslinker 马来交联剂 |  | 0.5
[6 empty] | KC | 98.1 | furan_diol（呋喃在主链上 |  | 1.2
[6 empty] | MDI | 250.25 | diisocyanate 异氰酸酯 |  | 1.45
[6 empty] | tri-HDI | 504.58 | diisocyanate_crosslink（异氰酸酯交联剂） |  | 0.1
16 | TCPUA-A | 1 | 1 | 100 | 1 | PBA-1000 | 1000 | polyol 软段 | 0 | 1 |  |  |  | 20.01 | 489.6
[6 empty] | BMI | 358.35 | maleimide_crosslinker 马来交联剂 |  | 0.5
[6 empty] | KC | 98.1 | furan_diol（呋喃在主链上 |  | 1
[6 empty] | MDI | 250.25 | diisocyanate 异氰酸酯 |  | 1.05
[6 empty] | tri-HDI | 504.58 | diisocyanate_crosslink（异氰酸酯交联剂） |  | 0.3
17 | TCPUA-B | 1 | 1 | 100 | 1 | PBA-1000 | 1000 | polyol 软段 | 0 | 1 |  |  |  | 38.77 | 355.31
[6 empty] | BMI | 358.35 | maleimide_crosslinker 马来交联剂 |  | 1
[6 empty] | KC | 98.1 | furan_diol（呋喃在主链上 |  | 2
[6 empty] | MDI | 250.25 | diisocyanate 异氰酸酯 |  | 1.85
[6 empty] | tri-HDI | 504.58 | diisocyanate_crosslink（异氰酸酯交联剂） |  | 0.1
|  | 1 | 1 | 100 | 1
18 | TCPUA-B-20% |  |  |  |  | PBA-1000 | 1000 | polyol 软段 | 0 | 1 |  |  |  | 33.75 | 436.44
[6 empty] | BMI | 358.35 | maleimide_crosslinker 马来交联剂 |  | 1
[6 empty] | KC | 98.1 | furan_diol（呋喃在主链上 |  | 2
[6 empty] | MDI | 250.25 | diisocyanate 异氰酸酯 |  | 1.85
[6 empty] | tri-HDI | 504.58 | diisocyanate_crosslink（异氰酸酯交联剂） |  | 0.1
[6 empty] | Fe3O4 | 231.53 | modifying fillers(改性填料) |  | 2.23
19 | TCPUA-C | 1 | 1 | 100 | 1 | PBA-1000 | 1000 | polyol 软段 | 0 | 1 |  |  |  | 17.67 | 264.34
[6 empty] | BMI | 358.35 | maleimide_crosslinker 马来交联剂 |  | 1
[6 empty] | KC | 98.1 | furan_diol（呋喃在主链上 |  | 2
[6 empty] | MDI | 250.25 | diisocyanate 异氰酸酯 |  | 1.55
[6 empty] | tri-HDI | 504.58 | diisocyanate_crosslink（异氰酸酯交联剂） |  | 0.3
20 | TCPUA-E | 1 | 1 | 100 | 1 | PBA-1000 | 1000 | polyol 软段 | 0 | 1 |  |  |  | 25.46 | 142.45
[6 empty] | BMI | 358.35 | maleimide_crosslinker 马来交联剂 |  | 1.5
[6 empty] | KC | 98.1 | furan_diol（呋喃在主链上 |  | 3
[6 empty] | MDI | 250.25 | diisocyanate 异氰酸酯 |  | 2.35
[6 empty] | tri-HDI | 504.58 | diisocyanate_crosslink（异氰酸酯交联剂） |  | 0.1
21 | TCPUA-E-5% | 1 | 1 | 100 | 1 | PBA-1000 | 1000 | polyol 软段 | 0 | 1 |  |  |  | 35.32 | 213.99
[6 empty] | BMI | 358.35 | maleimide_crosslinker 马来交联剂 |  | 1.5
[6 empty] | KC | 98.1 | furan_diol（呋喃在主链上 |  | 3
[6 empty] | MDI | 250.25 | diisocyanate 异氰酸酯 |  | 2.35
[6 empty] | tri-HDI | 504.58 | diisocyanate_crosslink（异氰酸酯交联剂） |  | 0.1
[6 empty] | Fe3O4 | 231.53 | modifying fillers(改性填料) |  | 0.56
22 | TCPUA-E-10% | 1 | 1 | 100 | 1 | PBA-1000 | 1000 | polyol 软段 | 0 | 1 |  |  |  | 30.62 | 181.63
[6 empty] | BMI | 358.35 | maleimide_crosslinker 马来交联剂 |  | 1.5
[6 empty] | KC | 98.1 | furan_diol（呋喃在主链上 |  | 3
[6 empty] | MDI | 250.25 | diisocyanate 异氰酸酯 |  | 2.35
[6 empty] | tri-HDI | 504.58 | diisocyanate_crosslink（异氰酸酯交联剂） |  | 0.1
[6 empty] | Fe3O4 | 231.53 | modifying fillers(改性填料) |  | 1.19
|  | 1 | 1 | 80 | 1
23 | TCPUA-E-15% |  |  |  |  | PBA-1000 | 1000 | polyol 软段 | 0 | 1 |  |  |  | 30.89 | 142.78
[6 empty] | BMI | 358.35 | maleimide_crosslinker 马来交联剂 |  | 1.5
[6 empty] | KC | 98.1 | furan_diol（呋喃在主链上 |  | 3
[6 empty] | MDI | 250.25 | diisocyanate 异氰酸酯 |  | 2.35
[6 empty] | tri-HDI | 504.58 | diisocyanate_crosslink（异氰酸酯交联剂） |  | 0.1
[6 empty] | Fe3O4 | 231.53 | modifying fillers(改性填料) |  | 1.88
24 | TCPUA-E-20% | 1 | 1 | 100 | 1 | PBA-1000 | 1000 | polyol 软段 | 0 | 1 |  |  |  | 28.04 | 132.68
[6 empty] | BMI | 358.35 | maleimide_crosslinker 马来交联剂 |  | 1.5
[6 empty] | KC | 98.1 | furan_diol（呋喃在主链上 |  | 3
[6 empty] | MDI | 250.25 | diisocyanate 异氰酸酯 |  | 2.35
[6 empty] | tri-HDI | 504.58 | diisocyanate_crosslink（异氰酸酯交联剂） |  | 0.1
[6 empty] | Fe3O4 | 231.53 | modifying fillers(改性填料) |  | 2.67
25 | DA-PU | 1 | 1 | 80 | 1 | KA | 97.12 | furan_diol(主链) | 1 | 1 |  | 室温 | 7d | 33.7 | 500
[6 empty] | BMI | 358.35 | furan_crosslink（呋喃交联剂） |  | 0.5
[6 empty] | MDI | 250.25 | diisocyanate 异氰酸酯 |  | 2
[6 empty] | PTMG | 2000 | polyol 软段 |  | 1
26 | DA-PU-PTMG1000 | 1 | 1 | RT->60 | 0 | PTMG-1000 | 1000 | polyol 软段 | 0 | 1 | 50 | 120 | 3h | 25.1 | 565 | 85
[6 empty] | MDI | 250.25 | diisocyanate 异氰酸酯 |  | 2
[6 empty] | KA | 97.12 | furan_diol(主链) |  | 2
[6 empty] | BMI | 358.35 | maleimide_crosslinker 马来交联剂 |  | 0.5
27 | DA-PU-PTMG-1400 | 1 | 1 | RT->60 | 0 | PTMG-1400 | 1400 | polyol 软段 | 0 | 1 | 50 | 120 | 3h | 22.3 | 641 | 70
[6 empty] | MDI | 250.25 | diisocyanate 异氰酸酯 |  | 2
[6 empty] | KA | 97.12 | furan_diol(主链) |  | 2
[6 empty] | BMI | 358.35 | maleimide_crosslinker 马来交联剂 |  | 0.5
28 | DA-PU-PTMG-2000 | 1 | 1 | RT->60 | 0 | PTMG-2000 | 2000 | polyol 软段 | 0 | 1 | 50 | 120 | 3h | 13.3 | 775 | 64
[6 empty] | MDI | 250.25 | diisocyanate 异氰酸酯 |  | 2
[6 empty] | KA | 97.12 | furan_diol(主链) |  | 2
[6 empty] | BMI | 358.35 | maleimide_crosslinker 马来交联剂 |  | 0.5
29 | TDI-PUR-DA1 | 1 | 1 | 60 → 75 → 80 | 0 | PPG-2000 | 2000 | polyol 软段 | 0 | 1 | 25 | 80 | 24h | 5.28 | 339 | 62
[6 empty] | TDI | 174.2 | diisocyanate 异氰酸酯 |  | 2
[6 empty] | KA | 97.12 | furan_diol(主链) |  | 2
[6 empty] | BMI | 358.35 | maleimide_crosslinker 马来交联剂 |  | 1
30 | TDI-PUR-DA2 | 1 | 1 | 60 → 75 → 60 | 0 | PPG-2000 | 2000 | polyol 软段 | 0 | 1 | 25 | 80 | 24h | 3.65 | 345 | 58
[6 empty] | TDI | 174.16 | diisocyanate 异氰酸酯 |  | 2
[6 empty] | KA | 97.12 | furan_diol(主链) |  | 2
[6 empty] | BMI | 358.35 | maleimide_crosslinker 马来交联剂 |  | 0.75
31 | TDI-PUR-DA3 | 1 | 1 | 60 → 75 → 60 | 0 | PPG-2000 | 2000 | polyol 软段 | 0 | 1 | 25 | 80 | 24h | 1.96 | 352 | 54
[6 empty] | TDI | 174.16 | diisocyanate 异氰酸酯 |  | 2
[6 empty] | KA | 97.12 | furan_diol(主链) |  | 2
[6 empty] | BMI | 358.35 | maleimide_crosslinker 马来交联剂 |  | 0.5
32 | TDI-PUR-DA4 | 1 | 1 | 60 → 75 → 60 | 0 | PPG-2000 | 2000 | polyol 软段 | 0 | 1 | 25 | 80 | 24h | 0.91 | 358 | 53
[6 empty] | TDI | 174.16 | diisocyanate 异氰酸酯 |  | 2
[6 empty] | KA | 97.12 | furan_diol(主链) |  | 2
[6 empty] | BMI | 358.35 | maleimide_crosslinker 马来交联剂 |  | 0.25
33 | IPDI-PUA-DA1 | 1 | 1 | 60 → 75 → 60 | 0 | PPG-2000 | 2000 | polyol 软段 | 0 | 1 | 25 | 80 | 24h | 4.68 | 392 | 71
[6 empty] | IPDI | 222.3 | diisocyanate 异氰酸酯 |  | 2
[6 empty] | KA | 97.12 | furan_diol(主链) |  | 2
[6 empty] | BMI | 358.35 | maleimide_crosslinker 马来交联剂 |  | 1
34 | IPDI-PUA-DA2 | 1 | 1 | 60 → 75 → 60 | 0 | PPG-2000 | 2000 | polyol 软段 | 0 | 1 | 25 | 80 | 24h | 3.23 | 405 | 67
[6 empty] | IPDI | 222.3 | diisocyanate 异氰酸酯 |  | 2
[6 empty] | KA | 97.12 | furan_diol(主链) |  | 2
[6 empty] | BMI | 358.35 | maleimide_crosslinker 马来交联剂 |  | 0.75
35 | IPDI-PUA-DA3 | 1 | 1 | 60 → 75 → 60 | 0 | PPG-2000 | 2000 | polyol 软段 | 0 | 1 | 25 | 80 | 24h | 1.84 | 412 | 63
[6 empty] | IPDI | 222.3 | diisocyanate 异氰酸酯 |  | 2
[6 empty] | KA | 97.12 | furan_diol(主链) |  | 2
[6 empty] | BMI | 358.35 | maleimide_crosslinker 马来交联剂 |  | 0.5
36 | IPDI-PUA-DA4 | 1 | 1 | 60 → 75 → 60 | 0 | PPG-2000 | 2000 | polyol 软段 | 0 | 1 | 25 | 80 | 24h | 0.88 | 421 | 61
[6 empty] | IPDI | 222.3 | diisocyanate 异氰酸酯 |  | 2
[6 empty] | KA | 97.12 | furan_diol(主链) |  | 2
[6 empty] | BMI | 358.35 | maleimide_crosslinker 马来交联剂 |  | 0.25
37 | DA-SM-PU-0 | 0 | 0 | 75->65 | 0 | PCL-2000 | 2000 | polyol 软段 |  | 1 | 50 | 120->60 | 1+12h | 15 | 680
[6 empty] | IPDI | 222.3 | diisocyanate 异氰酸酯 |  | 2
[6 empty] | KC | 98.1 | furan_diol(主链) |  | 2
38 | DA-SM-PU-1 | 1 | 1 | 75->65 | 1 | PCL-2000 | 2000 | polyol 软段 | 0 | 1 | 50 | 120->60 | 1+12h | 17.5 | 905 | 71.4
[6 empty] | IPDI | 222.3 | diisocyanate 异氰酸酯 |  | 2
[6 empty] | KC | 98.1 | furan_diol(主链) |  | 2
[6 empty] | TMI | 386.36 | maleimide_crosslinker 马来交联剂 |  | 0.28
39 | DA-SM-PU-2 | 1 | 1 | 75->65 | 1 | PCL-2000 | 2000 | polyol 软段 | 0 | 1 | 50 | 120->60 | 1+12h | 20.2 | 1120 | 74.8
[6 empty] | IPDI | 222.3 | diisocyanate 异氰酸酯 |  | 2
[6 empty] | KC | 98.1 | furan_diol(主链) |  | 2
[6 empty] | TMI | 386.36 | maleimide_crosslinker 马来交联剂 |  | 0.75
40 | DA-SM-PU-3 | 1 | 1 | 75->65 | 1 | PCL-2000 | 2000 | polyol 软段 | 0 | 1 | 50 | 120->60 | 1+12h | 25.1 | 1364 | 99.1
[6 empty] | IPDI | 222.3 | diisocyanate 异氰酸酯 |  | 2
[6 empty] | KC | 98.1 | furan_diol(主链) |  | 2
[6 empty] | TMI | 386.36 | maleimide_crosslinker 马来交联剂 |  | 1
41 | MPA | 1 | 1 | 60 | 0 | DL-1000 | 1000 | polyol 软段 | 0 | 1 | 50 | 90 | 3h | 9.65 | 457.52 | 73.57
[6 empty] | NPG | 104.15 | chain_extender 扩链剂 |  | 1.5
[6 empty] | TDI | 174.15 | diisocyanate 异氰酸酯 |  | 3
[6 empty] | HDI | 168.2 | diisocyanate 异氰酸酯
[6 empty] | KC | 98.1 | furan_diol(主链) |  | 1
[6 empty] | BMI | 358.35 | maleimide_crosslinker 马来交联剂 |  | 0.5
42 | HTK-PU（凝胶，没有软段） | 1 | 1 | 70 | 1 | HT-100 | 504.58 | diisocyanate 异氰酸酯 | 0 | 1 | 50 | 90 | 12h | 9.34 | 1.13 | 67.56
[6 empty] | KC | 98.1 | furan_diol(主链) |  | 1
[6 empty] | BMI | 358.35 | maleimide_crosslinker 马来交联剂 |  | 0.25
43 | ITB-PU | 1 | 1 | 70 | 1 | DL-1000 | 1000 | polyol 软段 | 1 | 1 | 50 | 80 | 12H | 13.21 | 25.27 | 80
[6 empty] | IPDI | 222.3 | diisocyanate 异氰酸酯 |  | 2
[6 empty] | KA | 97.1 | furan_crosslinker 呋喃交联剂 |  | 2
[6 empty] | BMI | 358.35 | maleimide_crosslinker 马来交联剂 |  | 3
44 | PU-BDO | 0 | 0 | 65 | 0 | PBA | 1000 | polyol 软段 |  | 1 | 50 |  |  | 12 | 533
[6 empty] | BDO | 90.12 | chain_extender 扩链剂 |  | 1
[6 empty] | MDI | 250.25 | diisocyanate 异氰酸酯 |  | 2
45 | PU-BDO-2 | 1 | 1 | 60 | 0 | PBA | 1000 | polyol 软段 |  | 1 | 50 | 120->60 | 48h | 25 | 440 | 80
[6 empty] | KA | 97.1 | furan_crosslinker 呋喃交联剂 |  | 1
[6 empty] | MDI | 250.25 | diisocyanate 异氰酸酯 |  | 2
[6 empty] | BMI | 358.35 | maleimide_crosslinker 马来交联剂 |  | 1
46 | FPU | 0 | 0 | 60 | 0 | PTMG | 1000 | polyol 软段 |  | 1 | 25 |  |  | 12.3 | 546
[6 empty] | TDI | 174.16 | diisocyanate 异氰酸酯 |  | 2
[6 empty] | FDO(糠胺1 + 环氧丙烷2) | 174.2 | furan_diol(主链) |  | 1
47 | DA-PU-TDI-FDO-0.25 | 1 | 1 | 60 | 1 | PTMG | 1000 | polyol 软段 | 1 | 1 | 25 | 60 | 48 | 12.7 | 412 | 94
[6 empty] | TDI | 174.16 | diisocyanate 异氰酸酯 |  | 2
[6 empty] | FDO(糠胺1 + 环氧丙烷2) | 174.2 | furan_crosslinker 呋喃交联剂 |  | 1
[6 empty] | BMI | 358.35 | maleimide_crosslinker 马来交联剂 |  | 0.25
48 | DA-PU-TDI-FDO-0.5 | 1 | 1 | 60 | 1 | PTMG | 1000 | polyol 软段 | 1 | 1 | 25 | 60 | 48 | 14.2 | 356 | 92
[6 empty] | TDI | 174.16 | diisocyanate 异氰酸酯 |  | 2
[6 empty] | FDO(糠胺1 + 环氧丙烷2) | 174.2 | furan_crosslinker 呋喃交联剂 |  | 1
[6 empty] | BMI | 358.35 | maleimide_crosslinker 马来交联剂 |  | 0.5
49 | DA-PU-TDI-FDO-0.75 | 1 | 1 | 60 | 1 | PTMG | 1000 | polyol 软段 | 1 | 1 | 25 | 60 | 48 | 14.8 | 254 | 92
[6 empty] | TDI | 174.16 | diisocyanate 异氰酸酯 |  | 2
[6 empty] | FDO(糠胺1 + 环氧丙烷2) | 174.2 | furan_crosslinker 呋喃交联剂 |  | 1
[6 empty] | BMI | 358.35 | maleimide_crosslinker 马来交联剂 |  | 0.75
50 | DA-PU-TDI-FDO-1 | 1 | 1 | 60 | 1 | PTMG | 1000 | polyol 软段 | 1 | 1 | 25 | 60 | 48 | 15.6 | 162 | 90
[6 empty] | TDI | 174.16 | diisocyanate 异氰酸酯 |  | 2
[6 empty] | FDO(糠胺1 + 环氧丙烷2) | 174.2 | furan_crosslinker 呋喃交联剂 |  | 1
[6 empty] | BMI | 358.35 | maleimide_crosslinker 马来交联剂 |  | 1
51 | FAm-DA-PU | 1 | 1 | 60 | 1 | TMN-700 | 700 | polyol 软段 | 三交联软段 | 1 | 500 | 110 | 10min | 8.56 | 310 | 81.6
[6 empty] | DMN-2000 | 2000 | polyol 软段 | 0 | 1
[6 empty] | IPDI | 222.3 | diisocyanate 异氰酸酯 |  | 4
[6 empty] | KA | 97.1 | furan_diol(主链) |  | 2
[6 empty] | BMI | 358.35 | maleimide_crosslinker 马来交联剂 |  | 1
52 | L-DAPU-1 | 1 | 1 | 60 | 0 | PADG | 2000 | polyol 软段 | 0 | 1 | 25 | 60 | 16h | 3.68 | 820 | 76
[6 empty] | IPDI | 222.3 | diisocyanate 异氰酸酯 |  | 2
[6 empty] | FPDP(IPDI+KA) | 367.6 | furan_diol(主链) |  | 1
[6 empty] | BMI | 358.35 | maleimide_crosslinker 马来交联剂 |  | 1.25
[6 empty] | KA | 97.1 | furan_diol(主链) |  | 2
53 | L-DAPU-2 | 1 | 1 | 60 | 0 | PADG | 2000 | polyol 软段 | 0 | 1 | 25 | 60 | 16h | 7.2 | 667 | 79
[6 empty] | IPDI | 222.3 | diisocyanate 异氰酸酯 |  | 2
[6 empty] | FPDP(IPDI+KA) | 367.6 | furan_diol(主链) |  | 1
[6 empty] | BMI | 358.35 | maleimide_crosslinker 马来交联剂 |  | 1.11
[6 empty] | KA | 97.1 | furan_diol(主链) |  | 2
54 | L-DAPU-3 | 1 | 1 | 60 | 0 | PADG | 2000 | polyol 软段 | 0 | 1 | 25 | 60 | 16h | 9.66 | 533 | 81.1
[6 empty] | IPDI | 222.3 | diisocyanate 异氰酸酯 |  | 2
[6 empty] | FPDP(IPDI+KA) | 367.6 | furan_diol(主链) |  | 1
[6 empty] | BMI | 358.35 | maleimide_crosslinker 马来交联剂 |  | 1
[6 empty] | KA | 97.1 | furan_diol(主链) |  | 2
55 | L-DAPU-4 | 1 | 1 | 60 | 0 | PADG | 2000 | polyol 软段 | 0 | 1 | 25 | 60 | 16h | 8.95 | 540 | 78
[6 empty] | IPDI | 222.3 | diisocyanate 异氰酸酯 |  | 2
[6 empty] | FPDP(IPDI+KA) | 367.6 | furan_diol(主链) |  | 1.1
[6 empty] | BMI | 358.35 | maleimide_crosslinker 马来交联剂 |  | 1
[6 empty] | KA | 97.1 | furan_diol(主链) |  | 2
56 | L-DAPU-5 | 1 | 1 | 60 | 0 | PADG | 2000 | polyol 软段 | 0 | 1 | 25 | 60 | 16h | 6.07 | 650 | 73
[6 empty] | IPDI | 222.3 | diisocyanate 异氰酸酯 |  | 2
[6 empty] | FPDP(IPDI+KA) | 367.6 | furan_diol(主链) |  | 1.2
[6 empty] | BMI | 358.35 | maleimide_crosslinker 马来交联剂 |  | 1
[6 empty] | KA | 97.1 | furan_diol(主链) |  | 2
57 | C-DAPU-1 | 1 | 1 | 60 | 1 | PADG | 2000 | polyol 软段 | 0 | 0.4808 | 25 |  |  | 8.86 | 780
[6 empty] | IPDI | 222.3 | diisocyanate 异氰酸酯 |  | 0.9616
[6 empty] | FPDP(IPDI+KA) | 367.6 | furan_diol(主链) |  | 0.4808
[6 empty] | BMI | 358.35 | maleimide_crosslinker 马来交联剂 |  | 0.9
[6 empty] | KA | 97.1 | furan_diol(主链) |  | 0.9616
[6 empty] | NF（KA+N100三官能度NCO） | 761.8 | crosslinker（交联剂） |  | 0.0385
58 | C-DAPU-2 | 1 | 1 | 60 | 1 | PADG | 2000 | polyol 软段 | 0 | 0.4808 | 25 |  |  | 11.46 | 733
[6 empty] | IPDI | 222.3 | diisocyanate 异氰酸酯 |  | 0.9616
[6 empty] | FPDP(IPDI+KA) | 367.6 | furan_diol(主链) |  | 0.4808
[6 empty] | BMI | 358.35 | maleimide_crosslinker 马来交联剂 |  | 1
[6 empty] | KA | 97.1 | furan_diol(主链) |  | 0.9616
[6 empty] | NF（KA+N100三官能度NCO） | 761.8 | crosslinker（交联剂） |  | 0.0385
59 | C-DAPU-3 | 1 | 1 | 60 | 1 | PADG | 2000 | polyol 软段 | 0 | 0.4808 | 25 |  |  | 9.32 | 820
[6 empty] | IPDI | 222.3 | diisocyanate 异氰酸酯 |  | 0.9616
[6 empty] | FPDP(IPDI+KA) | 367.6 | furan_diol(主链) |  | 0.4808
[6 empty] | BMI | 358.35 | maleimide_crosslinker 马来交联剂 |  | 1.1
[6 empty] | KA | 97.1 | furan_diol(主链) |  | 0.9616
[6 empty] | NF（KA+N100三官能度NCO） | 761.8 | crosslinker（交联剂） |  | 0.0385
60 | C-DAPU-4 | 1 | 1 | 60 | 1 | PADG | 2000 | polyol 软段 | 0 | 0.4808 | 25 |  |  | 6.47 | 650
[6 empty] | IPDI | 222.3 | diisocyanate 异氰酸酯 |  | 0.9616
[6 empty] | FPDP(IPDI+KA) | 367.6 | furan_diol(主链) |  | 0.4808
[6 empty] | BMI | 358.35 | maleimide_crosslinker 马来交联剂 |  | 1.2
[6 empty] | KA | 97.1 | furan_diol(主链) |  | 0.9616
[6 empty] | NF（KA+N100三官能度NCO） | 761.8 | crosslinker（交联剂） |  | 0.0385
61 | C-DAPU-C%-1 | 1 | 1 | 60 | 1 | PADG | 2000 | polyol 软段 | 0 | 0.4854 | 25 |  |  | 12.98 | 600
[6 empty] | IPDI | 222.3 | diisocyanate 异氰酸酯 |  | 0.9708
[6 empty] | FPDP(IPDI+KA) | 367.6 | furan_diol(主链) |  | 0.4854
[6 empty] | BMI | 358.35 | maleimide_crosslinker 马来交联剂 |  | 1
[6 empty] | KA | 97.1 | furan_diol(主链) |  | 0.9708
[6 empty] | NF（KA+N100三官能度NCO） | 761.8 | crosslinker（交联剂） |  | 0.0291
62 | C-DAPU-C%-2 | 1 | 1 | 60 | 1 | PADG | 2000 | polyol 软段 | 0 | 0.4808 | 25 |  |  | 13.64 | 567
[6 empty] | IPDI | 222.3 | diisocyanate 异氰酸酯 |  | 0.9616
[6 empty] | FPDP(IPDI+KA) | 367.6 | furan_diol(主链) |  | 0.4808
[6 empty] | BMI | 358.35 | maleimide_crosslinker 马来交联剂 |  | 1
[6 empty] | KA | 97.1 | furan_diol(主链) |  | 0.9616
[6 empty] | NF（KA+N100三官能度NCO） | 761.8 | crosslinker（交联剂） |  | 0.0385
63 | C-DAPU-C%-3 | 1 | 1 | 60 | 1 | PADG | 2000 | polyol 软段 | 0 | 0.4762 | 25 | 60 | 16h | 14.86 | 466 | 57.8
[6 empty] | IPDI | 222.3 | diisocyanate 异氰酸酯 |  | 0.9524
[6 empty] | FPDP(IPDI+KA) | 367.6 | furan_diol(主链) |  | 0.4762
[6 empty] | BMI | 358.35 | maleimide_crosslinker 马来交联剂 |  | 1
[6 empty] | KA | 97.1 | furan_diol(主链) |  | 0.9524
[6 empty] | NF（KA+N100三官能度NCO） | 761.8 | crosslinker（交联剂） |  | 0.0476
64 | C-DAPU-C%-4 | 1 | 1 | 60 | 1 | PADG | 2000 | polyol 软段 | 0 | 0.4717 | 25 |  |  | 16.62 | 280
[6 empty] | IPDI | 222.3 | diisocyanate 异氰酸酯 |  | 0.9434
[6 empty] | FPDP(IPDI+KA) | 367.6 | furan_diol(主链) |  | 0.4717
[6 empty] | BMI | 358.35 | maleimide_crosslinker 马来交联剂 |  | 1
[6 empty] | KA | 97.1 | furan_diol(主链) |  | 0.9434
[6 empty] | NF（KA+N100三官能度NCO） | 761.8 | crosslinker（交联剂） |  | 0.0566
65 | C-DAPU-C%-5 | 1 | 1 | 60 | 1 | PADG | 2000 | polyol 软段 | 0 | 0.4673 | 25 |  |  | 17.12 | 200
[6 empty] | IPDI | 222.3 | diisocyanate 异氰酸酯 |  | 0.9346
[6 empty] | FPDP(IPDI+KA) | 367.6 | furan_diol(主链) |  | 0.4673
[6 empty] | BMI | 358.35 | maleimide_crosslinker 马来交联剂 |  | 1
[6 empty] | KA | 97.1 | furan_diol(主链) |  | 0.9346
[6 empty] | NF（KA+N100三官能度NCO） | 761.8 | crosslinker（交联剂） |  | 0.0654
66 | PU-DA-FGE-FA+1,8-BMI | 1 | 1 | 70 | 1 | PTMG-1000 | 1000 | polyol 软段 | 0 | 1 | 2 | 70 | 4h | 4.2 | 305.59 | 96.74
[6 empty] | IPDI | 222.3 | diisocyanate 异氰酸酯 |  | 2
[6 empty] | FGE-FA（FGE+KA） | 264.3 | furan_diol(主链) |  | 2
[6 empty] | 1,8-BMI | 304.34 | maleimide_crosslinker 马来交联剂 |  | 2
67 | DA-PU-BMImain_chain-0 | 0 | 0 | 65 | 0 | PTMG-2000 | 2000 | polyol 软段 |  | 1 | 50 | 180 | 20min | 48.9 | 853
[6 empty] | MDI | 250.25 | diisocyanate 异氰酸酯 |  | 4.18
[6 empty] | DHPM(带羟基的BMI) | 171.15 | furan_crosslinker 马来主链 |  | 4.45
[6 empty] | FHF（KC+HDI） | 364.4 | furan__crosslinker |  | 0
68 | DA-PU-BMImain_chain-25 | 1 | 1 | 65 | 0 | PTMG-2000 | 2000 | polyol 软段 | 0 | 1 | 50 | 180 | 20min | 49.1 | 612
[6 empty] | MDI | 250.25 | diisocyanate 异氰酸酯 |  | 4.18
[6 empty] | DHPM(带羟基的BMI) | 171.15 | furan_crosslinker 马来主链 |  | 4.45
[6 empty] | FHF（KC+HDI） | 364.4 | furan__crosslinker |  | 0.556
69 | DA-PU-BMImain_chain-50 | 1 | 1 | 65 | 0 | PTMG-2000 | 2000 | polyol 软段 | 0 | 1 | 50 | 180 | 20min | 42 | 448
[6 empty] | MDI | 250.25 | diisocyanate 异氰酸酯 |  | 4.18
[6 empty] | DHPM(带羟基的BMI) | 171.15 | furan_crosslinker 马来主链 |  | 4.45
[6 empty] | FHF（KC+HDI） | 364.4 | furan__crosslinker |  | 1.112
70 | DA-PU-BMImain_chain-75 | 1 | 1 | 65 | 0 | PTMG-2000 | 2000 | polyol 软段 | 0 | 1 | 50 | 180 | 20min | 40 | 339
[6 empty] | MDI | 250.25 | diisocyanate 异氰酸酯 |  | 4.18
[6 empty] | DHPM(带羟基的BMI) | 171.15 | furan_crosslinker 马来主链 |  | 4.45
[6 empty] | FHF（KC+HDI） | 364.4 | furan__crosslinker |  | 1.668
71 | DA-PU-BMImain_chain-100 | 1 | 1 | 65 | 0 | PTMG-2000 | 2000 | polyol 软段 | 0 | 1 | 50 | 180 | 20min | 50.3 | 304 | 60
[6 empty] | MDI | 250.25 | diisocyanate 异氰酸酯 |  | 4.18
[6 empty] | DHPM(带羟基的BMI) | 171.15 | furan_crosslinker 马来主链 |  | 4.45
[6 empty] | FHF（KC+HDI） | 364.4 | furan__crosslinker |  | 2.225
72 | PU-BDO-UP | 0 | 0 | 65 | 0 | PTMG-2000 | 2000 | polyol 软段 | 0 | 1 | 50 | 180 | 20min | 49.9 | 998
[6 empty] | MDI | 250.25 | diisocyanate 异氰酸酯 |  | 4.18
[6 empty] | BDO | 90.14 | chain_extender 扩链剂 |  | 8.44
73 | PU-BDO-A | 0 | 0 | 75->60 | 0 | PPG-2000 | 2000 | polyol 软段 | 0 | 1 | 50 | 120 | 1h | 0.63 | 248 | 53
[6 empty] | MDI | 250.25 | diisocyanate 异氰酸酯 |  | 2 |  | 60 | 24h
[6 empty] | BDO | 90.12 | chain_extender 扩链剂 |  | 1
74 | PU-DA-PPG-R1.5 | 1 | 1 | 75->25->60 | 0 | PPG-2000 | 2000 | polyol 软段 | 0 | 1 | 50 | 120 | 15min | 2.4 | 510 | 74.2
[6 empty] | MDI | 250.25 | diisocyanate 异氰酸酯 |  | 1.5 |  | 60 | 24h
[6 empty] | KA | 97.12 | furan_diol(主链) |  | 1.5
[6 empty] | BMI | 358.35 | maleimide_crosslinker 马来交联剂 |  | 0.75
75 | PU-DA-PPG-R2.0 | 1 | 1 | 75->25->60 | 0 | PPG-2000 | 2000 | polyol 软段 | 0 | 1 | 50 | 120 | 15min | 6.55 | 444 | 79.8
[6 empty] | MDI | 250.25 | diisocyanate 异氰酸酯 |  | 2 |  | 60 | 24h
[6 empty] | KA | 97.12 | furan_diol(主链) |  | 2
[6 empty] | BMI | 358.35 | maleimide_crosslinker 马来交联剂 |  | 1
76 | PU-DA-PPG-R2.5 | 1 | 1 | 75->25->60 | 0 | PPG-2000 | 2000 | polyol 软段 | 0 | 1 | 50 | 120 | 15min | 10.09 | 247 | 35.1
[6 empty] | MDI | 250.25 | diisocyanate 异氰酸酯 |  | 2.5 |  | 60 | 24h
[6 empty] | KA | 97.12 | furan_diol(主链) |  | 2.5
[6 empty] | BMI | 358.35 | maleimide_crosslinker 马来交联剂 |  | 1.25
77 | PU-DA-PPG-R2.0-hard1 | 1 | 1 | 75->25->60 | 0 | PPG-1000 | 1000 | polyol 软段 | 0 | 1 | 50 | 120 | 15min | 8.5 | 7 | 43.9
[6 empty] | MDI | 250.25 | diisocyanate 异氰酸酯 |  | 2 |  | 60 | 24h
[6 empty] | KA | 97.12 | furan_diol(主链) |  | 2
[6 empty] | BMI | 358.35 | maleimide_crosslinker 马来交联剂 |  | 1
78 | PU-DA-PPG-R2.0-hard2 | 1 | 1 | 75->25->60 | 0 | PPG-1500 | 1500 | polyol 软段 | 0 | 1 | 50 | 120 | 15min | 7.57 | 133 | 55
[6 empty] | MDI | 250.25 | diisocyanate 异氰酸酯 |  | 2 |  | 60 | 24h
[6 empty] | KA | 97.12 | furan_diol(主链) |  | 2
[6 empty] | BMI | 358.35 | maleimide_crosslinker 马来交联剂 |  | 1
79 | PU-DA-PPG-R2.0-SiO2纳米1 | 1 | 1 | 75->25->60 | 0 | PPG-1500 | 1500 | polyol 软段 | 0 | 1 | 50 | 120 | 15min | 7.36 | 415 | 78.5 | 和纳米粒子的分散状态相关
[6 empty] | MDI | 250.25 | diisocyanate 异氰酸酯 |  | 2 |  | 60 | 24h
[6 empty] | KA | 97.12 | furan_diol(主链) |  | 2
[6 empty] | BMI | 358.35 | maleimide_crosslinker 马来交联剂 |  | 1
[6 empty] | 纳米SiO2 | 粒径 30±5 nm | modifying fillers |  | 2%
80 | PU-DA-PPG-R2.0-SiO2纳米2 | 1 | 1 | 75->25->60 | 0 | PPG-1500 | 1500 | polyol 软段 | 0 | 1 | 50 | 120 | 15min | 8.55 | 369 | 70
[6 empty] | MDI | 250.25 | diisocyanate 异氰酸酯 |  | 2 |  | 60 | 24h
[6 empty] | KA | 97.12 | furan_diol(主链) |  | 2
[6 empty] | BMI | 358.35 | maleimide_crosslinker 马来交联剂 |  | 1
[6 empty] | 纳米SiO2 | 粒径 30±5 nm | modifying fillers |  | 4%
81 | PU-DA-PPG-R2.0-SiO2纳米3 | 1 | 1 | 75->25->60 | 0 | PPG-1500 | 1500 | polyol 软段 | 0 | 1 | 50 | 120 | 15min | 2.92 | 198 | 30.5
[6 empty] | MDI | 250.25 | diisocyanate 异氰酸酯 |  | 2 |  | 60 | 24h
[6 empty] | KA | 97.12 | furan_diol(主链) |  | 2
[6 empty] | BMI | 358.35 | maleimide_crosslinker 马来交联剂 |  | 1
[6 empty] | 纳米SiO2 | 粒径 30±5 nm | modifying fillers |  | 6%
82 | PBA-PU-2(热熔胶，自愈合无用) | 1 | 1 | 80->60 | 0 | PBA | 1000 | polyol 软段 | 0 | 1 | 50 |  |  | 8.64 | 240
[6 empty] | CDI | 162.15 | hard_segment 非异氰酸酯硬段 |  | 2
[6 empty] | KA | 97.12 | furan_diol(主链) |  | 2
[6 empty] | BMI | 358.35 | maleimide_crosslinker 马来交联剂 |  | 1
83 | PBA-PU-2.3(热熔胶，自愈合无用) | 1 | 1 | 80->60 | 0 | PBA | 1000 | polyol 软段 | 0 | 1 | 50 |  |  | 9.02 | 193
[6 empty] | CDI | 162.15 | hard_segment 非异氰酸酯硬段 |  | 2.3
[6 empty] | KA | 97.12 | furan_diol(主链) |  | 2.3
[6 empty] | BMI | 358.35 | maleimide_crosslinker 马来交联剂 |  | 1.15
84 | PBA-PU-2.5(热熔胶，自愈合无用) | 1 | 1 | 80->60 | 0 | PBA | 1000 | polyol 软段 | 0 | 1 | 50 |  |  | 9.65 | 145
[6 empty] | CDI | 162.15 | hard_segment 非异氰酸酯硬段 |  | 2.5
[6 empty] | KA | 97.12 | furan_diol(主链) |  | 2.5
[6 empty] | BMI | 358.35 | maleimide_crosslinker 马来交联剂 |  | 1.25
85 | PBA-PU-2.7(热熔胶，自愈合无用) | 1 | 1 | 80->60 | 0 | PBA | 1000 | polyol 软段 | 0 | 1 | 50 |  |  | 5.05 | 151
[6 empty] | CDI | 162.15 | hard_segment 非异氰酸酯硬段 |  | 2.7
[6 empty] | KA | 97.12 | furan_diol(主链) |  | 2.7
[6 empty] | BMI | 358.35 | maleimide_crosslinker 马来交联剂 |  | 1.35
86 | PBA-PU-3(热熔胶，自愈合无用) | 1 | 1 | 80->60 | 0 | PBA | 1000 | polyol 软段 | 0 | 1 | 50 |  |  | 太脆，无法拉伸测试
[6 empty] | CDI | 162.15 | hard_segment 非异氰酸酯硬段 |  | 3
[6 empty] | KA | 97.12 | furan_diol(主链) |  | 3
[6 empty] | BMI | 358.35 | maleimide_crosslinker 马来交联剂 |  | 1.5
87 | PTMG-PU-2(热熔胶，自愈合无用) | 1 | 1 | 80->60 | 0 | PTMG | 1000 | polyol 软段 | 0 | 1 | 50 |  |  | 1.19 | 403
[6 empty] | CDI | 162.15 | hard_segment 非异氰酸酯硬段 |  | 2
[6 empty] | KA | 97.12 | furan_diol(主链) |  | 2
[6 empty] | BMI | 358.35 | maleimide_crosslinker 马来交联剂 |  | 1
88 | PTMG-PU-2.3(热熔胶，自愈合无用) | 1 | 1 | 80->60 | 0 | PTMG | 1000 | polyol 软段 | 0 | 1 | 50 |  |  | 3.28 | 293
[6 empty] | CDI | 162.15 | hard_segment 非异氰酸酯硬段 |  | 2.3
[6 empty] | KA | 97.12 | furan_diol(主链) |  | 2.3
[6 empty] | BMI | 358.35 | maleimide_crosslinker 马来交联剂 |  | 1.15
89 | PTMG-PU-2.5(热熔胶，自愈合无用) | 1 | 1 | 80->60 | 0 | PTMG | 1000 | polyol 软段 | 0 | 1 | 50 |  |  | 5.06 | 190
[6 empty] | CDI | 162.15 | hard_segment 非异氰酸酯硬段 |  | 2.5
[6 empty] | KA | 97.12 | furan_diol(主链) |  | 2.5
[6 empty] | BMI | 358.35 | maleimide_crosslinker 马来交联剂 |  | 1.25
90 | PTMG-PU-2.7(热熔胶，自愈合无用) | 1 | 1 | 80->60 | 0 | PTMG | 1000 | polyol 软段 | 0 | 1 | 50 |  |  | 7.59 | 96
[6 empty] | CDI | 162.15 | hard_segment 非异氰酸酯硬段 |  | 2.7
[6 empty] | KA | 97.12 | furan_diol(主链) |  | 2.7
[6 empty] | BMI | 358.35 | maleimide_crosslinker 马来交联剂 |  | 1.35
91 | DCPU-WYP | 1 | 1 | 50 | 1 | PTMG | 1000 | polyol 软段 | 1 | 2 | 50 | 55 | 24h | 53.91 | 720 | 92.4
[6 empty] | MDI | 250.25 | diisocyanate 异氰酸酯 |  | 1
[6 empty] | KA | 97.12 | furan_crosslinker 呋喃交联剂 |  | 1
[6 empty] | BMI | 358.35 | maleimide_crosslinker 马来交联剂 |  | 0.5
92 | LPU-WYP-2 | 0 | 0 | 50 | 0 | PTMG | 1000 | polyol 软段 |  | 2 | 50 |  |  | 0.24 | 120
[6 empty] | MDI | 250.25 | diisocyanate 异氰酸酯 |  | 1
[6 empty] | KA | 97.12 | furan_crosslinker 呋喃交联剂 |  | 1